## Home
Legierungs empfehler
WARNUNG:
Aktivieren Sie Makros
www.eural.com
ver 1.1 by Giorgio Di Betta
| Stangen | Profile

## -------- Stangen --------
| www.eural.com | Legierung | Zustand | Gepresst / Gezogen | Pb | Rm MPa | Rp 0,2 MPa | A% | HBW | Zerspanung | Gesenkschiede | Eloxierung | Dekorative Eloxierung | Hartkoatierung | Luftkorrosion | Salzwasser- Beständigkeit | MIG-TIG Schweissbarkeit | Widerstand-schweissung | Löten | Kaltumformung
|  | 6026 | T9 | T | 0.4 | 360 | 330 | 4 | 95 | 3 | 3 | 3 | 3 | 4 | 3 | 2 | 3 | 3 | 2 | 1 | 1 | 0.644
|  | 6026 | T8 | T | 0.4 | 345 | 315 | 4 | 95 | 3 | 3 | 3 | 3 | 4 | 3 | 2 | 3 | 3 | 2 | 1 | 1 | 0.643 | 260
Legierungsempfehler für STANGEN |  | 6026 | T6 | T | 0.4 | 370 | 300 | 8 | 95 | 3 | 3 | 3 | 3 | 4 | 3 | 2 | 3 | 3 | 2 | 2 | 1 | 0.642 | 290
ver 1.1 by Giorgio Di Betta |  | 6026 | T6 | E | 0.4 | 370 | 300 | 8 | 95 | 3 | 3 | 3 | 3 | 4 | 3 | 2 | 3 | 3 | 2 | 2 | 1 | 0.641 | 310
| Übersetzung von Silvio Garda | 2011 | T8 | T | 0.4 | 370 | 270 | 8 | 115 | 4 | 2 | 2 | 1 | 1 | 2 | 1 | 1 | 1 | 1 | 1 | 1 | 0.113 | 320
In der beiliegenden Tabelle wählen Sie, welches Profil Sie produzieren wollen. Rechts finden Sie die vorgeschlagenen Legierungen: von bestgeeigneten von oben nach unten. Die nicht geeigneten Legierungen sind mit Grau markiert |  | 2011 | T3 | T | 0.4 | 320 | 270 | 10 | 90 | 4 | 2 | 2 | 1 | 1 | 2 | 1 | 1 | 1 | 1 | 2 | 1 | 0.112 | 345
|  | 2011 | T6 | E | 0.4 | 310 | 230 | 8 | 110 | 4 | 2 | 2 | 1 | 1 | 2 | 1 | 1 | 1 | 1 | 2 | 1 | 0.111 | 350
|  | 6064A | T9 | T | 0.4 | 360 | 330 | 4 | 95 | 3 | 2 | 3 | 3 | 4 | 3 | 2 | 3 | 3 | 2 | 1 | 1 | 0.104 | 360
|  | 6064A | T8 | T | 0.4 | 345 | 315 | 4 | 95 | 3 | 2 | 3 | 3 | 4 | 3 | 2 | 3 | 3 | 2 | 1 | 1 | 0.103 | 370
|  | 6064A | T6 | T | 0.4 | 290 | 240 | 10 | 90 | 3 | 2 | 3 | 3 | 4 | 3 | 2 | 3 | 3 | 2 | 1 | 1 | 0.102 | 390
|  | 6064A | T6 | E | 0.4 | 260 | 240 | 10 | 90 | 3 | 2 | 3 | 3 | 4 | 3 | 2 | 3 | 3 | 2 | 1 | 1 | 0.101 | 400
|  | 6262 | T9 | T | 0.7 | 360 | 330 | 4 | 100 | 3 | 2 | 3 | 3 | 4 | 3 | 2 | 3 | 3 | 2 | 1 | 1 | 0.092 | 425
|  | 6262 | T8 | T | 0.7 | 310 | 260 | 10 | 95 | 3 | 2 | 3 | 3 | 4 | 3 | 2 | 3 | 3 | 2 | 1 | 1 | 0.091 | 440
Erforderliche Eigenschaften |  | 2017A | T3 | T | 0 | 400 | 250 | 10 | 105 | 2 | 2 | 2 | 1 | 1 | 2 | 1 | 2 | 3 | 1 | 1 | 1 | 0.082 | 540
Zerspanung |  | 2017A | T4 | E | 0 | 390 | 260 | 9 | 105 | 2 | 2 | 2 | 1 | 1 | 2 | 1 | 2 | 3 | 1 | 1 | 1 | 0.081 | 560
Gesenkschmiede |  | 2030 | T3 | T | 1 | 370 | 240 | 8 | 115 | 3 | 2 | 2 | 1 | 1 | 2 | 1 | 1 | 1 | 1 | 1 | 1 | 0.072
Eloxierung |  | 2030 | T4 | E | 1 | 370 | 250 | 8 | 115 | 3 | 2 | 2 | 1 | 1 | 2 | 1 | 1 | 1 | 1 | 1 | 1 | 0.071
Dekorative Eloxierung |  | 2007 | T3 | T | 1 | 370 | 240 | 7 | 95 | 3 | 2 | 2 | 1 | 1 | 2 | 1 | 1 | 1 | 1 | 1 | 1 | 0.062
Hartkoatierung |  | 2007 | T4 | E | 1 | 370 | 250 | 8 | 95 | 3 | 2 | 2 | 1 | 1 | 2 | 1 | 1 | 1 | 1 | 1 | 1 | 0.061
Luftkorrosion |  | 6082 | T6 | T | 0 | 310 | 255 | 10 | 95 | 2 | 3 | 3 | 3 | 4 | 4 | 3 | 4 | 4 | 4 | 2 | 1 | 0.052
Salzwasserbeständigkeit |  | 6082 | T6 | E | 0 | 310 | 260 | 8 | 95 | 2 | 3 | 3 | 3 | 4 | 4 | 3 | 4 | 4 | 4 | 2 | 1 | 0.051
MIG-TIG Schweissbarkeit |  | 6061 | T6 | T | 0 | 290 | 240 | 10 | 95 | 2 | 3 | 3 | 3 | 4 | 4 | 3 | 4 | 4 | 4 | 2 | 1 | 0.042
Widerstandsschweissung |  | 6061 | T6 | E | 0 | 260 | 240 | 8 | 95 | 2 | 3 | 3 | 3 | 4 | 4 | 3 | 4 | 4 | 4 | 2 | 1 | 0.041
Löten |  | 2024 | T3 | T | 0 | 425 | 290 | 9 | 120 | 2 | 2 | 2 | 1 | 1 | 2 | 1 | 2 | 3 | 1 | 1 | 1 | 0.032
Kaltumformung |  | 2024 | T3 | E | 0 | 440 | 300 | 8 | 120 | 2 | 2 | 2 | 1 | 1 | 2 | 1 | 2 | 3 | 1 | 1 | 1 | 0.031
RoHS e ELV (Pb≤0,40) |  | 7075 | T6 | T | 0 | 540 | 485 | 7 | 150 | 2 | 2 | 3 | 3 | 4 | 3 | 1 | 2 | 3 | 3 | 1 | 1 | 0.022
Rm Mpa min |  | 7075 | T6 | E | 0 | 560 | 500 | 7 | 150 | 2 | 2 | 3 | 3 | 4 | 3 | 1 | 2 | 3 | 3 | 1 | 1 | 0.021
|  | 6262A | T9 | T | 0 | 360 | 330 | 4 |  | 3 | 2 | 3 | 3 | 4 | 3 | 2 | 3 | 3 | 2 | 1 | 1 | 0.004
|  | 6262A | T8 | T | 0 | 345 | 315 | 4 |  | 3 | 2 | 3 | 3 | 4 | 3 | 2 | 3 | 3 | 2 | 1 | 1 | 0.003
|  | 6262A | T6 | T | 0 | 290 | 240 | 10 |  | 3 | 2 | 3 | 3 | 4 | 3 | 2 | 3 | 3 | 2 | 2 | 1 | 0.002
|  | 6262A | T6 | E | 0 | 260 | 240 | 10 |  | 3 | 2 | 3 | 3 | 4 | 3 | 2 | 3 | 3 | 2 | 2 | 1 | 0.001
0
Inhaltsverzeichnis 4: ausgezeichnet 3: gut 2: akzeptabel 1: nicht empfohlen
[5 empty] | FALSE | 260 |  |  |  | FALSE | FALSE | FALSE | FALSE | FALSE | FALSE | FALSE | FALSE | FALSE | FALSE | FALSE

## -------- Profile --------
| www.eural.com | Legierung | Zustand | Pb | Rm MPa | Rp 0,2 MPa | A% | HBW | Zerspanung | Gesenkschmiede | Eloxierung | dekorative Eloxierung | Hartkoatierung | Beständigkeit zur Luftkorrosion | Salzwasser Beständigkeit | MIG TIG Schweissbarkeit | Widerstand-schweissung | Löten | Kaltumformung | Pro auto | Pro dis | Pro att | Pro c.p. | Pro pne | Pro cer | Pro edi | Pro tub
|  | 6063 | T1 | 0 | 130 | 65 | 14 | 50 | 2 | 4 | 4 | 4 | 4 | 4 | 3 | 4 | 4 | 4 | 2 | 3.3 | 2.3 | 2.3 | 2.3 | 3.3 | 0.07 | 1.3 | 2.3 | 3.3
|  | 6063 | T5 | 0 | 160 | 110 | 7 | 60 | 2 | 4 | 4 | 4 | 4 | 4 | 3 | 4 | 4 | 4 | 2 | 3.2 | 2.2 | 2.2 | 2.2 | 3.2 | 0.06 | 1.2 | 2.2 | 3.2
Legierungsempfehler für PROFILE |  | 6063 | T6 | 0 | 225 | 180 | 8 | 80 | 2 | 4 | 4 | 4 | 4 | 4 | 3 | 4 | 4 | 4 | 2 | 3.1 | 2.1 | 2.1 | 2.1 | 3.1 | 0.05 | 1.1 | 2.1 | 3.1
| ver 1.1 by Giorgio Di Betta | 6082 | T6 | 0 | 310 | 260 | 8 | 95 | 2 | 3 | 3 | 3 | 4 | 4 | 3 | 4 | 4 | 4 | 2 | 2 | 0.07 | 0.06 | 1 | 0.08 | 0.01 | 0.07 | 0.09 | 2
| Übersetzung von Silvio Garda | 6026 | T6 | 0.4 | 370 | 300 | 8 | 95 | 3 | 3 | 3 | 3 | 4 | 3 | 2 | 3 | 3 | 2 | 2 | 1 | 0.08 | 0.07 | 0.05 | 2 | 0.02 | 0.08 | 0.1 | 1
In der beiliegenden Tabelle wählen Sie, welches Profil Sie produzieren wollen. Rechts finden Sie die vorgeschlagenen Legierungen: von bestgeeigneten von oben nach unten. Die nicht geeigneten Legierungen sind mit Grau markiert |  | 6060 | T1 | 0 | 120 | 60 | 16 | 45 | 1 | 4 | 4 | 4 | 4 | 4 | 3 | 4 | 4 | 4 | 4 | 0.1 | 1.3 | 0.1 | 0.1 | 1.3 | 0.1 | 2.3 | 3.3 | 0.1
|  | 6060 | T5 | 0 | 170 | 140 | 8 | 55 | 1 | 4 | 4 | 4 | 4 | 4 | 3 | 4 | 4 | 4 | 3 | 0.09 | 1.2 | 0.09 | 0.09 | 1.2 | 0.09 | 2.2 | 3.2 | 0.09
|  | 6060 | T6 | 0 | 195 | 150 | 8 | 60 | 2 | 4 | 4 | 4 | 4 | 4 | 3 | 4 | 4 | 4 | 2 | 0.08 | 1.1 | 0.08 | 0.08 | 1.1 | 0.08 | 2.1 | 3.1 | 0.08
|  | 6005 | T4 | 0 | 180 | 90 | 15 | 50 | 2 | 4 | 4 | 4 | 4 | 4 | 3 | 4 | 4 | 4 | 2 | 0.07 | 0.1 | 1.2 | 0.07 | 0.1 | 0.04 | 0.1 | 1.2 | 0.07
|  | 6005 | T6 | 0 | 250 | 200 | 8 | 80 | 2 | 4 | 4 | 4 | 4 | 4 | 3 | 4 | 4 | 4 | 2 | 0.06 | 0.09 | 1.1 | 0.06 | 0.09 | 0.03 | 0.09 | 1.1 | 0.06
|  | 7003 | T1 | 0 | 320 | 210 | 12 | 90 | 2 | 3 | 3 | 3 | 3 | 3 | 2 | 4 | 4 | 4 | 2 | 0.05 | 0.06 | 0.05 | 3.2 | 0.07 | 1.2 | 0.06 | 0.08 | 0.05
|  | 7003 | T5 | 0 | 340 | 280 | 10 | 105 | 2 | 3 | 3 | 3 | 3 | 3 | 2 | 4 | 4 | 4 | 2 | 0.04 | 0.05 | 0.04 | 3.1 | 0.06 | 1.1 | 0.05 | 0.07 | 0.04
[20 empty] | TRUE | FALSE | FALSE | FALSE | FALSE | FALSE | FALSE | FALSE
Profil | [8 empty] | Inhaltsverzeichnis 4: ausgezeichnet 3: gut 2: akzeptabel 1: nicht empfohlen
Automotive
Kühlkörper
Aktuatoren
Pumpenkörper
Pneumatik
Radreifen
Baustrukturen
Rohr