## Home
Guide de sélection des alliages
ATTENTION:
Activer les macros
www.eural.com
ver 1.1 by Giorgio Di Betta
| Barres | Profilés

## -------- Barres --------
| www.eural.com | Alliage | Etat | Filé / Etiré | Teneur Pb (%) | Rm MPa | Rp 0,2 MPa | A% | Dureté HBS | Usinabilité | Matriçage | Anodisation protectrice | Anodisation décorative | Anodisation dure | Corrosion atmosphérique | Corrosion Marine | Soudabilité TIG-MIG | Soudabilité par résistance | Aptitude au brasage | Déformation plastique à froid
|  | 6026 | T9 | T | 0.4 | 360 | 330 | 4 | 95 | 3 | 3 | 3 | 3 | 4 | 3 | 2 | 3 | 3 | 2 | 1 | 1 | 0.644
|  | 6026 | T8 | T | 0.4 | 345 | 315 | 4 | 95 | 3 | 3 | 3 | 3 | 4 | 3 | 2 | 3 | 3 | 2 | 1 | 1 | 0.643 | 260
BARRES : guide de sélection |  | 6026 | T6 | T | 0.4 | 370 | 300 | 8 | 95 | 3 | 3 | 3 | 3 | 4 | 3 | 2 | 3 | 3 | 2 | 2 | 1 | 0.642 | 290
ver 1.1 by Giorgio Di Betta |  | 6026 | T6 | E | 0.4 | 370 | 300 | 8 | 95 | 3 | 3 | 3 | 3 | 4 | 3 | 2 | 3 | 3 | 2 | 2 | 1 | 0.641 | 310
| traduction Peter Gurney | 2011 | T8 | T | 0.4 | 370 | 270 | 8 | 115 | 4 | 2 | 2 | 1 | 1 | 2 | 1 | 1 | 1 | 1 | 1 | 1 | 0.113 | 320
Cochez dans la liste ci-dessous les propriétés requises pour la concep-tion de la pièces à fabriquer. Les alliages correspondants s'affi-chents dans la grille de droite, du plus adapté en haut, vers le moins en descendant. Les alliages non adaptés s'affichent en grisé. |  | 2011 | T3 | T | 0.4 | 320 | 270 | 10 | 90 | 4 | 2 | 2 | 1 | 1 | 2 | 1 | 1 | 1 | 1 | 2 | 1 | 0.112 | 345
|  | 2011 | T6 | E | 0.4 | 310 | 230 | 8 | 110 | 4 | 2 | 2 | 1 | 1 | 2 | 1 | 1 | 1 | 1 | 2 | 1 | 0.111 | 350
|  | 6064A | T9 | T | 0.4 | 360 | 330 | 4 | 95 | 3 | 2 | 3 | 3 | 4 | 3 | 2 | 3 | 3 | 2 | 1 | 1 | 0.104 | 360
|  | 6064A | T8 | T | 0.4 | 345 | 315 | 4 | 95 | 3 | 2 | 3 | 3 | 4 | 3 | 2 | 3 | 3 | 2 | 1 | 1 | 0.103 | 370
|  | 6064A | T6 | T | 0.4 | 290 | 240 | 10 | 90 | 3 | 2 | 3 | 3 | 4 | 3 | 2 | 3 | 3 | 2 | 1 | 1 | 0.102 | 390
|  | 6064A | T6 | E | 0.4 | 260 | 240 | 10 | 90 | 3 | 2 | 3 | 3 | 4 | 3 | 2 | 3 | 3 | 2 | 1 | 1 | 0.101 | 400
|  | 6262 | T9 | T | 0.7 | 360 | 330 | 4 | 100 | 3 | 2 | 3 | 3 | 4 | 3 | 2 | 3 | 3 | 2 | 1 | 1 | 0.092 | 425
|  | 6262 | T8 | T | 0.7 | 310 | 260 | 10 | 95 | 3 | 2 | 3 | 3 | 4 | 3 | 2 | 3 | 3 | 2 | 1 | 1 | 0.091 | 440
Propriétés requises |  | 2017A | T3 | T | 0 | 400 | 250 | 10 | 105 | 2 | 2 | 2 | 1 | 1 | 2 | 1 | 2 | 3 | 1 | 1 | 1 | 0.082 | 540
Usinabilité |  | 2017A | T4 | E | 0 | 390 | 260 | 9 | 105 | 2 | 2 | 2 | 1 | 1 | 2 | 1 | 2 | 3 | 1 | 1 | 1 | 0.081 | 560
Matriçage |  | 2030 | T3 | T | 1 | 370 | 240 | 8 | 115 | 3 | 2 | 2 | 1 | 1 | 2 | 1 | 1 | 1 | 1 | 1 | 1 | 0.072
Anodisation protectrice |  | 2030 | T4 | E | 1 | 370 | 250 | 8 | 115 | 3 | 2 | 2 | 1 | 1 | 2 | 1 | 1 | 1 | 1 | 1 | 1 | 0.071
Anodisation décorative |  | 2007 | T3 | T | 1 | 370 | 240 | 7 | 95 | 3 | 2 | 2 | 1 | 1 | 2 | 1 | 1 | 1 | 1 | 1 | 1 | 0.062
Anodisation dure |  | 2007 | T4 | E | 1 | 370 | 250 | 8 | 95 | 3 | 2 | 2 | 1 | 1 | 2 | 1 | 1 | 1 | 1 | 1 | 1 | 0.061
Corrosion atmosphérique |  | 6082 | T6 | T | 0 | 310 | 255 | 10 | 95 | 2 | 3 | 3 | 3 | 4 | 4 | 3 | 4 | 4 | 4 | 2 | 1 | 0.052
Corrosion marine |  | 6082 | T6 | E | 0 | 310 | 260 | 8 | 95 | 2 | 3 | 3 | 3 | 4 | 4 | 3 | 4 | 4 | 4 | 2 | 1 | 0.051
Soudabilité TIG-MIG |  | 6061 | T6 | T | 0 | 290 | 240 | 10 | 95 | 2 | 3 | 3 | 3 | 4 | 4 | 3 | 4 | 4 | 4 | 2 | 1 | 0.042
Soudabilité par résistance |  | 6061 | T6 | E | 0 | 260 | 240 | 8 | 95 | 2 | 3 | 3 | 3 | 4 | 4 | 3 | 4 | 4 | 4 | 2 | 1 | 0.041
Aptitude au brasage |  | 2024 | T3 | T | 0 | 425 | 290 | 9 | 120 | 2 | 2 | 2 | 1 | 1 | 2 | 1 | 2 | 3 | 1 | 1 | 1 | 0.032
Déformation plastique à froid |  | 2024 | T3 | E | 0 | 440 | 300 | 8 | 120 | 2 | 2 | 2 | 1 | 1 | 2 | 1 | 2 | 3 | 1 | 1 | 1 | 0.031
RoHS et VHU (Pb ≤ 0,40) |  | 7075 | T6 | T | 0 | 540 | 485 | 7 | 150 | 2 | 2 | 3 | 3 | 4 | 3 | 1 | 2 | 3 | 3 | 1 | 1 | 0.022
Rm MPa min |  | 7075 | T6 | E | 0 | 560 | 500 | 7 | 150 | 2 | 2 | 3 | 3 | 4 | 3 | 1 | 2 | 3 | 3 | 1 | 1 | 0.021
|  | 6262A | T9 | T | 0 | 360 | 330 | 4 |  | 3 | 2 | 3 | 3 | 4 | 3 | 2 | 3 | 3 | 2 | 1 | 1 | 0.004
|  | 6262A | T8 | T | 0 | 345 | 315 | 4 |  | 3 | 2 | 3 | 3 | 4 | 3 | 2 | 3 | 3 | 2 | 1 | 1 | 0.003
|  | 6262A | T6 | T | 0 | 290 | 240 | 10 |  | 3 | 2 | 3 | 3 | 4 | 3 | 2 | 3 | 3 | 2 | 2 | 1 | 0.002
|  | 6262A | T6 | E | 0 | 260 | 240 | 10 |  | 3 | 2 | 3 | 3 | 4 | 3 | 2 | 3 | 3 | 2 | 2 | 1 | 0.001
0
LEGENDE 4: Excellent 3: Bon 2: Acceptable 1: Pas conseillé
[5 empty] | FALSE | 260 |  |  |  | FALSE | FALSE | FALSE | FALSE | FALSE | FALSE | FALSE | FALSE | FALSE | FALSE | FALSE

## -------- Profiles --------
| www.eural.com | Alliage | Etat | Teneur Pb (%) | Rm MPa | Rp 0,2 MPa | A% | Dureté HBS | Usinabilité | Matriçage | Anodisation protectrice | Anodisation décorative | Anodisation dure | Corrosion atmosphérique | Corrosion marine | Soudabilité TIG-MIG | Soudabilité par résistance | Aptitude au brasage | Déformation plastique à froid | Pro auto | Pro dis | Pro att | Pro c.p. | Pro pne | Pro cer | Pro edi | Pro tub
|  | 6063 | T1 | 0 | 130 | 65 | 14 | 50 | 2 | 4 | 4 | 4 | 4 | 4 | 3 | 4 | 4 | 4 | 2 | 3.3 | 2.3 | 2.3 | 2.3 | 3.3 | 0.07 | 1.3 | 2.3 | 3.3
|  | 6063 | T5 | 0 | 160 | 110 | 7 | 60 | 2 | 4 | 4 | 4 | 4 | 4 | 3 | 4 | 4 | 4 | 2 | 3.2 | 2.2 | 2.2 | 2.2 | 3.2 | 0.06 | 1.2 | 2.2 | 3.2
PROFILES : guide de sélection |  | 6063 | T6 | 0 | 225 | 180 | 8 | 80 | 2 | 4 | 4 | 4 | 4 | 4 | 3 | 4 | 4 | 4 | 2 | 3.1 | 2.1 | 2.1 | 2.1 | 3.1 | 0.05 | 1.1 | 2.1 | 3.1
ver 1.1 by Giorgio Di Betta |  | 6082 | T6 | 0 | 310 | 260 | 8 | 95 | 2 | 3 | 3 | 3 | 4 | 4 | 3 | 4 | 4 | 4 | 2 | 2 | 0.07 | 0.06 | 1 | 0.08 | 0.01 | 0.07 | 0.09 | 2
traduction Peter Gurney | Peter Gurney | 6026 | T6 | 0.4 | 370 | 300 | 8 | 95 | 3 | 3 | 3 | 3 | 4 | 3 | 2 | 3 | 3 | 2 | 2 | 1 | 0.08 | 0.07 | 0.05 | 2 | 0.02 | 0.08 | 0.1 | 1
Cochez dans la liste ci-dessous le type d'application souhaité. Les alliages correspondants s'affichents dans la grille de droite, du plus adapté en haut, vers le moins en descendant. Les alliages non adaptés s'affichent en grisé. |  | 6060 | T1 | 0 | 120 | 60 | 16 | 45 | 1 | 4 | 4 | 4 | 4 | 4 | 3 | 4 | 4 | 4 | 4 | 0.1 | 1.3 | 0.1 | 0.1 | 1.3 | 0.1 | 2.3 | 3.3 | 0.1
|  | 6060 | T5 | 0 | 170 | 140 | 8 | 55 | 1 | 4 | 4 | 4 | 4 | 4 | 3 | 4 | 4 | 4 | 3 | 0.09 | 1.2 | 0.09 | 0.09 | 1.2 | 0.09 | 2.2 | 3.2 | 0.09
|  | 6060 | T6 | 0 | 195 | 150 | 8 | 60 | 2 | 4 | 4 | 4 | 4 | 4 | 3 | 4 | 4 | 4 | 2 | 0.08 | 1.1 | 0.08 | 0.08 | 1.1 | 0.08 | 2.1 | 3.1 | 0.08
|  | 6005 | T4 | 0 | 180 | 90 | 15 | 50 | 2 | 4 | 4 | 4 | 4 | 4 | 3 | 4 | 4 | 4 | 2 | 0.07 | 0.1 | 1.2 | 0.07 | 0.1 | 0.04 | 0.1 | 1.2 | 0.07
|  | 6005 | T6 | 0 | 250 | 200 | 8 | 80 | 2 | 4 | 4 | 4 | 4 | 4 | 3 | 4 | 4 | 4 | 2 | 0.06 | 0.09 | 1.1 | 0.06 | 0.09 | 0.03 | 0.09 | 1.1 | 0.06
|  | 7003 | T1 | 0 | 320 | 210 | 12 | 90 | 2 | 3 | 3 | 3 | 3 | 3 | 2 | 4 | 4 | 4 | 2 | 0.05 | 0.06 | 0.05 | 3.2 | 0.07 | 1.2 | 0.06 | 0.08 | 0.05
|  | 7003 | T5 | 0 | 340 | 280 | 10 | 105 | 2 | 3 | 3 | 3 | 3 | 3 | 2 | 4 | 4 | 4 | 2 | 0.04 | 0.05 | 0.04 | 3.1 | 0.06 | 1.1 | 0.05 | 0.07 | 0.04
[20 empty] | TRUE | FALSE | FALSE | FALSE | FALSE | FALSE | FALSE | FALSE
Type de profilé : | [8 empty] | LEGENDE 4: Excellent 3: Bon 2: Acceptable 1: Pas conseillé
Automobile
Dissipateurs thermique
Activateurs
Hydraulique
Pneumatique
Jantes de motos
Bâtis de machines
Tubes